## Hoja1
id | MADERA | IMAGEN | DESC | USO | DISP | PRECIO | EM | RR | RT | AP | PE | PPE | CVP | CUR | ME | DT
1 | ALISO | 001.JPG | Color marrón rosáceo pálido tirando a casi blanco, de fibra indistinta. Las propiedades para trabajar la madera a máquina son similares a las de Maple rojo y Poplar americano. | Muebles, partes de muebles y material de alma. | Rara en forma de chapa, limitada en forma de madera aserrada. | Barato. | Muy buena | Excelente | Buena | Muy buena | 0,41 | 488 | 12,6 | 68.000 | 9.500 | 2.600
2 | FRESNO BLANCO | 002.JPG | Se emplean a menudo las expresiones "ash de textura dura, blanda y mediana" para distinguir elcolor o la especie del fresno.La madera del fresno de textura blanda tiene un color cremoso y es excelente para uso en molduras, carpintería y muebles. El fresno duro, cuya madera es de color marrón claro y más pesada y fuerte, se cría en latitudes más septentrionales y en las partes altas de las regiones del norte y de los Apalaches. Sirve para casi todos los usos excepto los que requieran los más ligeros acabados y se presta a aplicaciones que exijan robustez. El fresno posee excelentes cualidades de flexión y adquiere lisura con el uso. | Páneles para muebles, suelos, soportes, carpintería, piezas curvadas, mangos y artículos de deporte. | Fácilmente obtenible como madera aserrada y en chapa. | Mediano a Caro. | Excelente | Buena | Excelente | Buena | 0,60 | 594 | 13,3 | 106.000 | 12.000 | 5.900
3 | ALAMO TEMBLON | 003.JPG | Color blanquecino tirando a marrón grisáceo claro son diferenciación definida entre duramen y albura. La disposición de las fibras es recta, de textura fina y uniforme de las fibras. La madera es ligera, blanda y de resistencia moderadamente débil. | Madera de construcción, chapeados, pasta papelera y alma para tableros compuestos. | Fácilmente obtenible en forma de madera aserrada; raramente se corta para producir chapa. | Barato. | Buena | Buena | Buena | Excelente | 0,39 | 427 | 11,8 | 63.000 | 9.900 | 1.800
4 | TILO AMERICANO | 004.JPG | color blanco cremoso tirando a marrón pálido, de estructura compacta sin caracterización de las fibras. Es una madera ligera y blanda que se encola bien y es excelente para enseñar a trabajar la madera. | Envases, objetos de madera, artículos de fantasía, molduras, listones para persianas, instrumentos musicales, fósforos, almas y contrachapados. | Fácilmente obtenible en forma de madera aserrada; uso limitado como chapa de revestimiento. | Barato. | Muy buena | Excelente | Buena | Muy buena | 0,37 | 381 | 15,8 | 60.000 | 10.100 | 1.800
5 | HAYA AMERICANO | 005.JPG | Duramen de color marrón rojizo y madera alburente blanca delgada, con fibra recta. Madera dura, fuerte compacta, fácil de pintar, colorear o blanquear. | Muebles, suelos, mangos, objetos de madera, elaboración de piezas curvadas y juguetes. | Limitada en forma de madera aserrada y en chapas. | Barato. | Excelente | Regular | Regular | Buena | 0,64 | 610 | 17,2 | 103.000 | 11.900 | 5.800
6 | ABEDUL | 006.JPG | Se cría en regiones del norte y oeste. La madera del Abedul es dura, ligera, fuerte y muy compacta. Al igual que la de otros abedules da un acabado muy bueno. | Chapas, carretes, bobinas, palillos y pasta papelera. | Fácilmente obtenible en forma de madera aserrada; uso limitado para chapeados. | Barato. | Buena | Buena | Buena | Buena | 0,55 | 579 | 16,2 | 85.000 | 11.000 | 4.000
7 | ABEDUL AMARILLO | 007.JPG | Color crema tirando a marrón claro con matizado rojo, y abedul amarillo delgada casi blanca. La madera del abedul amarillo es compacta, con un veteado definido pero no prominente. Es extremadamente versátil y acepta bien pinturas y barnices. | Muebles, páneles, carpintería y armarios. | Fácilmente obtenible cuando no importe el color, limitada cuando se desea roja (tanto madera aserrada como chapa). | Precios medianos a caros. | Excelente | Regular | Regular | Buena | 0,62 | 640 | 16,8 | 114.000 | 13.900 | 5.600
8 | CEREZO AMERICANO | 008.JPG | Las características de las fibras del cerezo no son tan marcadas ni llamativas como las de muchas otras especies. Pero la madera del cerezo es insuperable en cuanto a sus cualidades de acabado, y su textura uniforme acepta muy bien cualquier producto de acabado. | Muebles, páneles de revestimiento finos, carpintería, ebanistería y artículos de fantasía. | Fácilmente obtenible en forma de madera aserrada y chapa. | Precios medianos a caros. | Excelente | Regular | Regular | Muy buena | 0,50 | 625 | 11,5 | 55.000 | 9.000 | 2.900
9 | ALAMO | 009.JPG | De color blanco cremoso con marcas oscuras ocacionales, esta madera es un poco lustrosa pero la disposición de las fibras no es siempre de aspecto caracterizado. La madera se trabaja bastante bien, pero tiende a formar pelusa al lijarla. | Muebles, partes de muebles y material de alma. | ara en forma de chapa, limitada en forma de madera aserrada. | Barato. | Muy buena | Excelente | Buena | Muy buena | 0,41 | 488 | 12,6 | 68.000 | 9.500 | 2.600
10 | CIPRES | 010.JPG | El cypress es uno de los árboles de los Estados Unidos que más variables son en cuanto al color, peso y la durabilidad de la madera. La madera alburente es de color blanco-amarillo pálido, variando el color del duramen de marrón claro a oscuro o rojizo. Los aceites que contiene el cypress hacen de esta madera una de las más duraderas cuando están expuestas a condiciones húmedas que causan pudrición. | Entablados, decoración interior, paneles, vigas y postes. | Fácilmente obtenible en forma de madera aserrada y chapa. | Precios medianos. | Muy buena | Excelente | Excelente | Excelente | 0,46 | 484 | 10,5 | 73.300 | 9.900 | 2.200
11 | OLMO ROJO | 011.JPG | Duramen de color marrón rojizo tirando a marrón oscuro y madera alburente estrecha de color blanco grisáceo tirando a marrón claro. El veteado se destaca mucho y la madera es pesada, dura, fuerte y de fibra gruesa. | Muebles, piezas curvadas, objetos de fantasía, carpintería, envases y paneles de recubrimiento deparedes. | Limitada a rara en forma de chapa y madera aserrada. | Precios medianos a caros. | Muy buena | Excelente | Excelente | Muy buena | 0,53 | 610 | 13,8 | 90.000 | 10.300 | 3.800
12 | ALDER | 012.JPG | Color marrón rosáceo pálido tirando a casi blanco, de fibra indistinta. Las propiedades para trabajar la madera a máquina son similares a las de Maple rojo y Poplar americano. | Muebles, partes de muebles y material de alma. | Rara en forma de chapa, limitada en forma de madera aserrada. | Barato. | Muy buena | Excelente | Buena | Muy buena | 0,41 | 488 | 12,6 | 68.000 | 9.500 | 2.600
13 | TUPELO | 013.JPG | Madera alburente muy blanca pasando a duramen con franjas amarillas o marrones, con un veteado difuso. Admite muy bien cualquier producto de acabado, incluso esmaltes. | Muebles, enseres, carpintería, armarios y artículos de fantasía. | fácilmente obtenible en forma de madera aserrada y chapa. | Barato. | Muy buena | Buena | Buena | Buena | 0,50 | 518 | 13,4 | 66.000 | 8.300 | 3.600
14 | OCOZOL | 014.JPG | La sap gum de este árbol es de color blanco rosáceo, a menudo con marcas distintivas provenientes de manchas de savia. Tiene veteado poco destacado y tendencia a formar pelusa. La gum de tonalidad red es del duramen y es de disponibilidad más limitada. Esta madera, de color marrón rojizo, tiene franjas oscuras y a menudo es muy veteada. La red gum del ocozol es moderadamente pesada, dura y de textura tupida, pero no es muy fuerte. Se emplea principalmente para la producción de paneles de recubrimiento de paredes y en armarios. | Muebles y armarios. | fácilmente obtenible en forma de madera aserrada y chapa. | Barato. | Muy buena | Buena | Buena | Muy buena | 0,52 | 533 | 15,8 | 86.000 | 11.300 | 3.800
15 | ALMEZ | 015.JPG | La madera de hackberry, árbol con parentesco muy cercano al sugaberry y perteneciente a la familia de los elm, es de color amarillento, con un veteado bien definido, similar al del ash. La madera es de fibra gruesa, pesa bastante y es moderadamente dura. | Muebles, paneles de recubrimiento de paredes, armarios, enseres, artículos de fantasía y envases. | Fácilmente obtenible en forma de madera aserrada y chapa. | precios medianos. | Muy buena | Buena | Buena | Excelente | 0,53 | 533 | 13,8 | 76.000 | 8.200 | 3.900
16 | HICKORY AND PECAN | 016.JPG | Estos árboles forman un sector importante de los bosques de especies frondosas de la región oriental de los Estado Unidos. De las siete especies de hickory, cinco son de auténtico hickory y dos son de la clasificación de pecan. La madera de hickory de las especies verdaderas pesa mucho y es muy dura, fuerte y rígida. Tiene gran resistencia a los golpes y un factor grande de contracción. | Muebles, paneles de recubrimiento de paredes, carpintería, objetos curvados, mangos y esquíes. | fácilmente obtenible en forma de madera aserrada y chapa. | Precios medianos. | Excelente | Regular | Buena | Buena | 0,72 | 716 | 16,7 | 139.000 | 14.900 | 7.000
17 | ARCE DURO | 017.JPG | La madera de todos los maple duro es similar. La del duramen tiene un color crema tirando a marrón rojizo claro, y la alburente es delgada de color blanco con tinte ligeramente marrón rojizo. La madera es pesada, fuerte, rígida y tiene alta resistencia a golpes. La contracción durante la desecación es grande. Se deja teñir satisfactoriamente y se pulimenta bien. | Construcción, paneles para recubrir paredes, suelos, muebles, mandos, acabados interiores, armarios, objetos de madera y artículos de fantasía. | Obtenible fácilmente en forma de madera aserrada y chapa. | Los precios varían de medianos a caros. | Excelente | Regular | Buena | Buena | 0,63 | 655 | 14,7 | 109.000 | 12.600 | 6.400
18 | ARCE BLANDO | 018.JPG | La madera de todos los soft maples es similar, y aunque es 25% más blanda que la del hard maple se presta a la mayoría de los usos y podee las mismas propiedades de acabado. Muy apta para acabados esmaltados y tonos pardos. | Construcción, paneles, muebles y armarios. | Fácilmente obtenible en forma de madera aserrada y chapa. | Precios medianos. | Muy buena | Regular | Buena | Buena | 0,47 | 564 | 12,0 | 61.000 | 7.900 | 3.100
19 | ROBLE ROJO | 019.JPG | Los red oaks abundan en la mitad oriental de los Estados Unidos. Varias especies componen este grupo. Las más importantes son el red oak septentrional, el black oak, el oak shumard, el red meridional. Elcolor y las variaciones de color en el red oak pueden diferir marcadamente debido a las condiciones de suelo y clima. La textura, la densidad y el promedio de la longitud y la anchura varían también entre las regiones productoras. Debido a estos amplios límites de variación se recomienda que los usuarios procuren llegar a un buen entendimiento con sus proveedores para asegurarse de que la madera que encarguen sea la que más convenga a sus necesidades concretas.<br>La madera del red oak es extremadamente porosa, y por tanto, no sirve para tonelería para líquidos. Pesa mucho, es dura y rígida y posee alta resistencia a golpes. Sufre fuerte contracción durante la desecación. El duramen tiene poca resistencia a la pudrición. Puede teñirse para obtener una gran variedad de tonos de acabado. | Decoración de interiores, paneles de recubrimiento de paredes, ebanistería, suelos, carpintería, cajas, jaulas, ataúdes, construcción, mangos, palets, aperos, embarcaciones y artículos de madera. | Fácilmente obtenible en forma de madera aserrada y chapa. | Precios medianos a caros. | Excelente | Buena | Excelente | Buena | 0,63 | 640 | 16,1 | 99.000 | 12.500 | 5.700
20 | ROBLE BLANCO | 020.JPG | Los white oaks también se encuentran en abundancia en la mitad oriental de los Estados Unidos y comprenden varias especies: white oak, white oak de marjal, oak castaño, oak castaño de marjal, oak chinkapin, oak lirado y oak estrellado. La madera de todos los white oaks es pesada, muy dura y fuerte. Los radios medulares son más pronunciados y más largos que en el red oak. Los poros del duramen son impermeables, por lo que estas maderas son aptas para tonelería. El color, la textura, el contenido de humedad y el promedio de largo y ancho de las maderas de los white oaks varían también según la región y las condiciones de los suelos. Se recomienda que los usuarios procuren llegar a buen entendimiento con sus proveedores para asegurarse de que la madera que encarguen sea la que más convengaa sus necesidades concretas. | Decoración de interiores, paneles de recubrimiento de paredes, ebanistería, suelos, carpintería, construcción, mangos, cajas y jaulas. | Fácilmente obtenible en forma de madera aserrada y chapa. | Precios medianos a caros. | Excelente | Buena | Excelente | Buena | 0,68 | 640 | 15,5 | 105.000 | 12.300 | 6.000
21 | PINO AMARILLO | 021.JPG | El pino amarillo meridional se distingue por su madera alburente ancha de color blanco amarillento y el duramen pequeño de color marrón-rojo. El aspecto puede variar de limpio a nudoso. Es una madera moderadamente pesada, dura, fuerte y rígida y moderadamente resistente a los golpes. | Marcos, fundas viguería y acabados interiores. También decoración de interiores y muebles. | Fácilmente obtenible en forma se madera aserrada y chapa. | Precios medianos. | Buena | Regular | Regular | Muy buena | 0,51 | 549 | 12,3 | 88.000 | 12.300 | 3.100
22 | PINO BLANCO | 022.JPG | La madera del pino blanco es de color crema claro a marrón algo rojizo en el duramen y blanco-amarillo en la albura; es de peso ligero, de fibra recta y se deja trabajar fáclmente, aunque no es fuerte. | Armarios, acabados interiores y objetos de madera. | Fácilmente obtenible en forma de madera aserrada y chapa. | Precios medianos. | Excelente | Excelente | Excelente | Muy buena | 0,38 | 442 | 11,8 | 67.000 | 10.100 | 1.900
23 | SASSAFRAS | 023.JPG | Madera de color marrón pálido con veteado algo parecido al del ash. La madera, aromática, es blanda, ligera, débil y quebradiza. | Paneles de recubrimiento de paredes, muebles, artículos de fantasía, postes para cercas y tonelería para áridos. | Limitada en forma de madera aserrada y algo rara en forma de chapa debido a la escasa demanda. | Precios medianos. | Excelente | Buena | Buena | Buena | 0,46 | 503 | 10,3 | 62.000 | 7.700 | 2.800
24 | SICOMORO AMERICANO | 024.JPG | El color varía desde casi blanco hasta marrón rojizo pálido. La maderadel sycamore, con su textura tupida y fibra entrelazada, está clasificada como de características moderadas respecto a peso, dureza, resistencia mecánica, rigidez y resistencia a los golpes. Se deja trabajar bien en el torno y tiene buenas cualidades para el curvado. | Paneles, decoración de interiores, piezas de muebles, tonelería para áridos, suelos, mangos y tajos. | Fácilmente obtenible en forma de madera aserrada y chapa. | Barato. | Muy buena | Excelente | Excelente | Buena | 0,49 | 518 | 14,1 | 69.000 | 9.800 | 3.400
25 | POPLAR AMERICANO | 025.JPG | Color amarillo canario, a veces con leve tonalidad vedosa, y ocacionalmente con franjas más bien obscuras. Tiene textura uniforme y fibra recta. La madera del tullipwood americano es de peso moderadamente ligero, de rigidez moderada pero de características moderadamente bajas en cuanto a resistencia a os golpes y a la flexión y compresión. Sufre una contracción moderadamente grande al secarla, pero no es dificil de secar y después permanece estable. Tiene poca tendencia a rajarse al clavarla y acepta y retiene excepcionalmente bien la pintura, el esmalte y los tintes.La madera tiene tantas características deseables que se presta a una gran variedad de usos importantes. | Partes interiores de muebles, cajas, jaulas, acabado y decoración de interiores, entablados, chapa de revestimiento, alma y bases de tableros chapados, instrumentos de música y enseres. | Fácilmente obtenible en forma de madera aserrada y chapa. | Precios medianos. | Muy buena | Excelente | Buena | Excelente | 0,42 | 488 | 12,7 | 70.000 | 10.900 | 2.400
26 | NOGAL AMERICANO | 026.JPG | La madera del black walnut es de peso, dureza y rigidez moderados y tiene buenas propiedades de resistencia a golpes. La textura varía de muy lisa a muy veteada. El duramen constituye una de las maderas más duraderas de todas las especies frondosas. La madera del black walnut se deja trabajar fácilmente a mano o con máquinas herramientas, acepta y retiene pinturas y tintes excepcionalmente bien y se pulimenta y encola con facilidad. La madera da un acabado muy bonito, con una textura, un color y un veteado que se destacan por su belleza. | Madera aserrada, paneles, puertas, armarios, decoración y suelos. | Fácilmente obtenible en forma de madera aserrada y chapa. | Precios medianos a caros. | Excelente | Regular | Buena | Buena | 0,39 | 457 | 13,9 | 54.000 | 7.000 | 2.800
27 | SAUCE | 027.JPG | El color varía de blanquecino a un marrón más obscuro.La madera del willow es moderadamente logera y blanda, muy débil, con alta resistencia a los golpes y escasa capacidad de teneción de clavos, pero no se raja fácilmente al clavarla. Se deja trabajar bien con herramientas y cola y acepta y retiene tintes y otros acabados. Fuerte contracción durante el desecado y muy poca durabilidad. | Cajas, jaulas, objetos de madera y artículos de fantasía. | Limitada en forma de madera aserrada; raramente obtenible en chapas. Escasa demanda. | Barato. | Buena | Excelente | Buena | Excelente | 0,39 | 457 | 13,9 | 54.000 | 7.000 | 2.800